## 合格
流通领域商品质量抽检合格商品汇总表
序号 | 样品名称 | 被抽查检验经营者 | 标称商标 | 标称生产者 | 规格型号 | 生产日期或批号 | 综合判定（合格、不合格） | 主要不合格项目
1 | 热轧圆钢 | 随州市500kv变电站新建工程施工项目部 | 高义 | 山西华丰冶炼集团有限公司 | HRB300Φ8mm | / | 合格 | /
2 | 热轧带肋钢筋 | 随州市501kv变电站新建工程施工项目部 | / | 河南济源 | 4EWGΦ12mm | / | 合格 | /
3 | 热轧圆钢（济源） | 中国铁建大桥工程局集团汉十铁路HSSG-1标项目经理部 | / | 河南济源 | HRB300Φ8mm | 2016.1.12 | 合格 | /
4 | 热轧带肋钢筋 | 中国铁建大桥工程局集团汉十铁路HSSG-2标项目经理部 | 博升 | / | HRB400Φ14mm | 2016.3.15 | 合格 | /
5 | 热轧圆钢（信阳） | 中国铁建大桥工程局集团汉十铁路HSSG-3标项目经理部 | / | 信阳钢铁有限责任公司 | HRB300Φ8mm | 2015.12.20 | 合格 | /
6 | 热轧带肋钢筋 | 中国铁建大桥工程局集团汉十铁路HSSG-4标项目经理部 | 博升 | 江西洋钢实业股份有限公司 | HRB400Φ12mm | 2016.3.15 | 合格 | /

## 不合格
流通领域质量抽检不合格商品汇总表
序号 | 样品名称 | 被抽查检验经营者 | 标称商标 | 标称生产者 | 规格型号 | 生产日期或批号 | 综合判定（合格、不合格） | 主要不合格项目
1 | 热轧带肋钢筋 | 中国铁建大桥工程局集团汉十铁路HSSG-1标项目经理部 | / | 信阳钢铁有限责任公司 | HRB400Φ10mm | 2015.10.9 | 不合格 | 重量偏差